## Sheet1
1. 전자석에 흘려주는 전류에 따른 자기장 |  |  | 샘플(n-type,p-type)에 전류를 고정시킨 뒤, 자기장을 증가시킬 때 측정되는 Hall Voltage
자기장 크기(G) | 전류(A) | 전류(double check) | 2. n-type Ge | [11 empty] | 3. p-type Ge
40 |  | 0 | 2-1) 전류 2mA | initial voltage : | -4.6 |  | 2-2) 전류 4mA | initial voltage : | 38.3 |  | 2-3) 전류 6mA | initial voltage : | 35 |  | 3-1) 전류 2mA | initial voltage : | 0 |  | 3-2) 전류 4mA | initial voltage : | 0 |  | 3-3) 전류 6mA | initial voltage : | 0
100 | 0.04 | 0.02 | 자기장 만드는 전류(A) | 자기장 크기(G) | 전압(mV) | 전압(mV) | 자기장 만드는 전류(A) | 자기장 크기(G) | 전압(mV) | 전압(mV) | 자기장 만드는 전류(A) | 자기장 크기(G) | 전압(mV) | 전압(mV) | 자기장 만드는 전류(A) | 자기장 크기(G) | 전압(mV) | 전압(mV) | 자기장 만드는 전류(A) | 자기장 크기(G) | 전압(mV) | 전압(mV) | 자기장 만드는 전류(A) | 자기장 크기(G) | 전압(mV) | 전압(mV)
200 | 0.11 | 0.07 | 0.11 | 200 | -7.7 | -3.1 | 0.11 | 200 | 32.1 | -6.2 | 0.11 | 200 | 25.7 | -9.3 | 0.11 | 200 | 1.5 | 1.5 | 0.11 | 200 | 3 | 3 | 0.11 | 200 | 4.5 | 4.5
300 | 0.17 | 0.13 | 0.24 | 400 | -11.8 | -7.2 | 0.24 | 400 | 23.8 | -14.5 | 0.24 | 400 | 14.8 | -20.2 | 0.24 | 400 | 3.5 | 3.5 | 0.24 | 400 | 7 | 7 | 0.24 | 400 | 10.6 | 10.6
400 | 0.24 | 0.17 | 0.35 | 600 | -15.2 | -10.6 | 0.35 | 600 | 17.2 | -21.1 | 0.35 | 600 | 5.4 | -29.6 | 0.35 | 600 | 5.3 | 5.3 | 0.35 | 600 | 10.6 | 10.6 | 0.35 | 600 | 15.9 | 15.9
500 | 0.29 | 0.22 | 0.46 | 800 | -19.1 | -14.5 | 0.46 | 800 | 9.9 | -28.4 | 0.46 | 800 | -5.2 | -40.2 | 0.46 | 800 | 7 | 7 | 0.46 | 800 | 14.3 | 14.3 | 0.46 | 800 | 21.6 | 21.6
600 | 0.35 | 0.27 | 0.56 | 1000 | -22.6 | -18 | 0.56 | 1000 | 3.2 | -35.1 | 0.56 | 1000 | -15 | -50 | 0.56 | 1000 | 8.7 | 8.7 | 0.56 | 1000 | 17.6 | 17.6 | 0.56 | 1000 | 26.4 | 26.4
700 | 0.4 | 0.32 | 0.67 | 1200 | -26.4 | -21.8 | 0.67 | 1200 | -4 | -42.3 | 0.67 | 1200 | -25 | -60 | 0.67 | 1200 | 10.4 | 10.4 | 0.67 | 1200 | 21.2 | 21.2 | 0.67 | 1200 | 31.7 | 31.7
800 | 0.46 | 0.37 | 0.77 | 1400 | -30.1 | -25.5 | 0.77 | 1400 | -11.1 | -49.4 | 0.77 | 1400 | -35.1 | -70.1 | 0.77 | 1400 | 12 | 12 | 0.77 | 1400 | 24.6 | 24.6 | 0.77 | 1400 | 36.5 | 36.5
900 | 0.51 | 0.42 | 0.87 | 1600 | -33.7 | -29.1 | 0.87 | 1600 | -18.5 | -56.8 | 0.87 | 1600 | -45.5 | -80.5 | 0.87 | 1600 | 13.8 | 13.8 | 0.87 | 1600 | 27.8 | 27.8 | 0.87 | 1600 | 41.4 | 41.4
1000 | 0.56 | 0.47 | 0.97 | 1800 | -37.2 | -32.6 | 0.97 | 1800 | -24.8 | -63.1 | 0.97 | 1800 | -55 | -90 | 0.97 | 1800 | 15.3 | 15.3 | 0.97 | 1800 | 30.8 | 30.8 | 0.97 | 1800 | 46 | 46
1100 | 0.62 | 0.51 | 1.08 | 2000 | -41 | -36.4 | 1.08 | 2000 | -32.4 | -70.7 | 1.08 | 2000 | -65.5 | -100.5 | 1.08 | 2000 | 16.8 | 16.8 | 1.08 | 2000 | 34 | 34 | 1.08 | 2000 | 51.1 | 51.1
1200 | 0.67 | 0.56 | 1.19 | 2200 | -45 | -40.4 | 1.19 | 2200 | -39.9 | -78.2 | 1.19 | 2200 | -76 | -111 | 1.19 | 2200 | 18.6 | 18.6 | 1.19 | 2200 | 37.2 | 37.2 | 1.19 | 2200 | 55.9 | 55.9
1300 | 0.72 | 0.61 | 1.29 | 2400 | -48.4 | -43.8 | 1.29 | 2400 | -46.4 | -84.7 | 1.29 | 2400 | -86.6 | -121.6 | 1.29 | 2400 | 19.9 | 19.9 | 1.29 | 2400 | 40.1 | 40.1 | 1.29 | 2400 | 60 | 60
1400 | 0.77 | 0.66 | 1.4 | 2600 | -52.2 | -47.6 | 1.4 | 2600 | -53.9 | -92.2 | 1.4 | 2600 | -95.4 | -130.4 | 1.4 | 2600 | 21.3 | 21.3 | 1.4 | 2600 | 42.8 | 42.8 | 1.4 | 2600 | 64.4 | 64.4
1500 | 0.82 | 0.71 | 1.5 | 2800 | -55.4 | -50.8 | 1.5 | 2800 | -60.1 | -98.4 | 1.5 | 2800 | -104.5 | -139.5 | 1.5 | 2800 | 22.6 | 22.6 | 1.5 | 2800 | 45.5 | 45.5 | 1.5 | 2800 | 67.9 | 67.9
1600 | 0.87 | 0.76 | 1.61 | 3000 | -59.2 | -54.6 | 1.61 | 3000 | -67 | -105.3 | 1.61 | 3000 | -114.6 | -149.6 | 1.61 | 3000 | 23.9 | 23.9 | 1.61 | 3000 | 48 | 48 | 1.61 | 3000 | 72.2 | 72.2
1700 | 0.92 | 0.8 | 1.73 | 3200 | -63 | -58.4 | 1.73 | 3200 | -74.7 | -113 | 1.73 | 3200 | -125.4 | -160.4 | 1.73 | 3200 | 25.3 | 25.3 | 1.73 | 3200 | 50.9 | 50.9 | 1.73 | 3200 | 76.1 | 76.1
1800 | 0.97 | 0.85 | 1.83 | 3400 | -66.4 | -61.8 | 1.83 | 3400 | -80.8 | -119.1 | 1.83 | 3400 | -134.5 | -169.5 | 1.83 | 3400 | 26.5 | 26.5 | 1.83 | 3400 | 53.2 | 53.2 | 1.83 | 3400 | 79.6 | 79.6
1900 | 1.03 | 0.91 | 1.94 | 3600 | -69.9 | -65.3 | 1.94 | 3600 | -87.7 | -126 | 1.94 | 3600 | -143.8 | -178.8 | 1.94 | 3600 | 27.7 | 27.7 | 1.94 | 3600 | 55.7 | 55.7 | 1.94 | 3600 | 83.3 | 83.3
2000 | 1.08 | 0.96 | 2.06 | 3800 | -73.4 | -68.8 | 2.06 | 3800 | -95 | -133.3 | 2.06 | 3800 | -153.8 | -188.8 | 2.06 | 3800 | 29 | 29 | 2.06 | 3800 | 58.2 | 58.2 | 2.06 | 3800 | 87 | 87
2100 | 1.13 | 1.01 | 2.17 | 4000 | -76.8 | -72.2 | 2.17 | 4000 | -101.2 | -139.5 | 2.17 | 4000 | -163.3 | -198.3 | 2.17 | 4000 | 30 | 30 | 2.17 | 4000 | 60.3 | 60.3 | 2.17 | 4000 | 90.6 | 90.6
2200 | 1.19 | 1.06 | 2.29 | 4200 | -80.6 | -76 | 2.29 | 4200 | -108.1 | -146.4 | 2.29 | 4200 | -173.5 | -208.5 | 2.29 | 4200 | 31.3 | 31.3 | 2.29 | 4200 | 62.7 | 62.7 | 2.29 | 4200 | 94 | 94
2300 | 1.24 | 1.11 | 2.4 | 4400 | -83.7 | -79.1 | 2.4 | 4400 | -114.8 | -153.1 | 2.4 | 4400 | -182 | -217 | 2.4 | 4400 | 32.3 | 32.3 | 2.4 | 4400 | 65 | 65 | 2.4 | 4400 | 97.2 | 97.2
2400 | 1.29 | 1.16 | 2.51 | 4600 | -87 | -82.4 | 2.51 | 4600 | -120.8 | -159.1 | 2.51 | 4600 | -191.2 | -226.2 | 2.51 | 4600 | 33.4 | 33.4 | 2.51 | 4600 | 66.9 | 66.9 | 2.51 | 4600 | 100.4 | 100.4
2500 | 1.35 | 1.21 | 2.63 | 4800 | -90.4 | -85.8 | 2.63 | 4800 | -127.6 | -165.9 |  |  |  |  | 2.63 | 4800 | 34.5 | 34.5 | 2.63 | 4800 | 69.2 | 69.2 | 2.63 | 4800 | 103.6 | 103.6
2600 | 1.4 | 1.26 | 2.75 | 5000 | -93.8 | -89.2 | 2.75 | 5000 | -134.2 | -172.5 |  |  |  |  | 2.75 | 5000 | 35.5 | 35.5 | 2.75 | 5000 | 71.3 | 71.3 | 2.75 | 5000 | 106.7 | 106.7
2700 | 1.46 | 1.32 | 2.87 | 5200 | -97.2 | -92.6 | 2.87 | 5200 | -140.4 | -178.7 |  |  |  |  | 2.87 | 5200 | 36.5 | 36.5 | 2.87 | 5200 | 73.4 | 73.4 | 2.87 | 5200 | 109.9 | 109.9
2800 | 1.5 | 1.37 | 2.99 | 5400 | -100.4 | -95.8 | 2.99 | 5400 | -146.6 | -184.9 |  |  |  |  | 2.99 | 5400 | 37.5 | 37.5 | 2.99 | 5400 | 75.3 | 75.3 | 2.99 | 5400 | 112.9 | 112.9
2900 | 1.56 | 1.42 | 3.12 | 5600 | -104.2 | -99.6 | 3.12 | 5600 | -153.6 | -191.9 |  |  |  |  | 3.12 | 5600 | 38.6 | 38.6 | 3.12 | 5600 | 77.4 | 77.4 | 3.12 | 5600 | 116.1 | 116.1
3000 | 1.61 | 1.47 | 3.24 | 5800 | -107.2 | -102.6 | 3.24 | 5800 | -159.2 | -197.5 |  |  |  |  | 3.24 | 5800 | 39.5 | 39.5 | 3.24 | 5800 | 79.2 | 79.2 | 3.24 | 5800 | 118.6 | 118.6
3100 | 1.67 | 1.53 | 3.37 | 6000 | -110.3 | -105.7 | 3.37 | 6000 | -165.8 | -204.1 |  |  |  |  | 3.37 | 6000 | 40.6 | 40.6 | 3.37 | 6000 | 81.2 | 81.2 | 3.37 | 6000 | 121.8 | 121.8
3200 | 1.73 | 1.58
3300 | 1.77 | 1.63
3400 | 1.83 | 1.68
3500 | 1.89 | 1.74
3600 | 1.94 | 1.8
3700 | 2 | 1.86
3800 | 2.06 | 1.91
3900 | 2.11 | 1.96
4000 | 2.17 | 2.02
4100 | 2.22 | 2.07
4200 | 2.29 | 2.13
4300 | 2.34 | 2.19
4400 | 2.4 | 2.25
4500 | 2.44 | 2.32
4600 | 2.51 | 2.37
4700 | 2.57 | 2.43
4800 | 2.63 | 2.49
4900 | 2.69 | 2.54
5000 | 2.75 | 2.6
5100 | 2.81 | 2.66
5200 | 2.87 | 2.73
5300 | 2.93 | 2.78
5400 | 2.99 | 2.85
5500 | 3.06 | 2.91
5600 | 3.12 | 2.98
5700 | 3.18 | 3.05
5800 | 3.24 | 3.12
5900 | 3.31 | 3.19
6000 | 3.37 | 3.25
6100 | 3.44 | 3.33
6200 | 3.51 | 3.4
6300 | 3.58 | 3.48
6400 | 3.65 | 3.57
6500 | 3.72 | 3.65
6600 | 3.8 | 3.74
6700 | 3.88 | 3.85
6800 | 3.95